## Calcul
Plat soudé en T par deux cordons parallèles soumis à force oblique
NF EN 1993-1-8 [§ 4.5.3.2]
Configuration
Résultante effort appliqué, gM inclus (N) | FEd | 30150 | NF EN 1991-1-1 | usuel : gM =1,35 ¦ FEM : gM =1,5
Coefficient partiel pour les soudures (recommandé) | gM2 (1,25) | 1.25 | NF EN 1993-1-8 [T 2.1]
Coefficient partiel pour les sections droites (recommandé) | gM0 (1,00) | 1.1 | NF EN 1993-1-4 [§ 5.1] ¦ NF EN 1993-1-1 [§ 6.1] | acier : gM =1,0 ¦ acier non agrée : gM =1,1
Nuance d'acier |  | S235 | NF EN 1993-1-4 [T 2.1] ¦ NF EN 1993-1-1 [T 3.1]
Epaisseur du plat soudé (mm) | t | 6 | NF EN 1993-1-8 [fig 4.1]
Largeur du plat soudé (mm) | h | 70
Distance du bord d'application de l'effort (mm) | b | 40
Angle d'application de l'effort par rapport à la normal (°) | a | 90
Angle du cordon de soudure (°) | g | 45
Résistance de soudure d'angle
Effort normal de traction sur la soudure (N) | NEd | 0
Effort normal de cisaillement sur la soudure (N) | VEd | 30150
Moment appliqué à l'attache (N.mm) | MEd | 1206000
Aire de la section (mm²) | A | 420
Module d'inertie (mm3) | Wpl | 4900
Facteur de corrélation selon acier | bw | 0.8 | NF EN 1993-1-8 [T 4.1]
Limite élastique des pièces assemblées (N/mm²) | fy | 235 | NF EN 1993-1-4 [T 2.1] ¦ NF EN 1993-1-1 [T 3.1]
Contrainte de rupture des pièces assemblées (N/mm²) | fu | 360 | NF EN 1993-1-4 [T 2.1] ¦ NF EN 1993-1-1 [T 3.1]
Contrainte normale dans le plat (N/mm²) | s | 246.122449 | NF EN 1993-1-8 [§ 4.5.3.2]
Contrainte tangente dans le plat (N/mm²) | t | 71.78571429 | NF EN 1993-1-8 [§ 4.5.3.2]
Contrainte équivalente de Von Mises dans plat (N/mm²) | svm | 275.7459451
Moment fléchissant plastique de section (N/mm) | Mpl,Rd | 1046818.182 | NF EN 1993-1-1 [Eq 6.13]
Effort normal plastique de section (N) | Npl,Rd | 89727.27273 | NF EN 1993-1-1 [Eq 6.6]
Moment fléchissant plastique de calcul réduit (N/m) | MN,Rd | 1046818.182 | NF EN 1993-1-1 [Eq 6.32]
TYPE A: Epaisseur cordon soudure donné
Contrainte normale ^ par longueur de cordon (N/mm) | a.s^ | 522.104558 | NF EN 1993-1-8 [§ 4.5.3.2]
Contrainte tangente ^ par longueur de cordon (N/mm) | a.t^ | 522.104558 | NF EN 1993-1-8 [§ 4.5.3.2]
Contrainte tangente ¦¦ par longueur de cordon (N/mm) | a.t¦¦ | 215.3571429 | NF EN 1993-1-8 [§ 4.5.3.2]
Epaisseur du cordon de soudure minimum (mm) | amin | 3.080089353 | NF EN 1993-1-8 [Eq 4.1]
TYPE B: Epaisseur usuelle de cordon
Epaisseur usuelle du cordon (mm) | a0 | 4
Effort maxi admissible pour la largeur de cordon a0 (N) | FRd | 40720.8715 | NF EN 1993-1-8 [§ 4.5.3.2]
Résistance du cordon de soudure
Critères de résistance valides si ≤ 1 :
Critère résistance de calcul de la soudure (ép. Type B) |  | 0.7700223383 | NF EN 1993-1-8 [Eq 4.1]
Critère résistance s^ (ép. Type B) |  | 0.5035730691 | NF EN 1993-1-8 [Eq 4.1]
Résistance du plat d'attache (classe de section 1,2 et 3)
Critères de résistance valides si ≤ 1 :
Critère résistance du moment résistant plastique |  | 1.152062527 | NF EN 1993-1-1 [Eq 6.31]
Références
NF EN 1991-1-1 - Eurocode 1 - Actions sur les structures - [P1-1] Actions générales - Poids volumiques, poids propres, charges d'exploitation des bâtiments
NF EN 1993-1-1 - Eurocode 3 - Calcul des structures en acier - [P1-1] Règles générales et règles pour les bâtiments
NF EN 1993-1-8 - Eurocode 3 - Calcul des structures en acier - [P1-8] Calcul des assemblages
NF EN 1993-1-4 - Eurocode 3 - Calcul des structures en aciers - [P1-4] Règles générales - Règles supplémentaires pour les aciers inoxydables
Ressources
http://www.steelbizfrance.com/file/descfile.asp?idfile=21#

## Données
Valeurs pour nuances d'acier < 40 mm
Acier | bw | fu | fy
S235 | 0.8 | 360 | 235
S275 | 0.85 | 430 | 275
S355 | 0.9 | 510 | 355
S420 | 1 | 500 | 420
S460 | 1 | 550 | 460
304 | 1 | 520 | 210
316 | 1 | 530 | 220
316L | 1 | 550 | 220
Epaisseur usuel de cordon
t (mm) | a (mm)
4 | 3
6 | 4
7 | 5
8 | 6
10 | 7
12 | 8
14 | 10
16 | 11
18 | 13